## 安全系数计算器
钢丝绳安全系数校核计算器（GB/T 5972-2016）
河南克鲁德重工有限公司 ¦ www.i.qizhongji.com
📝 输入参数（黄色单元格填写）
输入项目 | 请输入 | 说明
1. 钢丝绳直径d（mm）： | 17.5 | CD1/MD1电动葫芦常用直径
2. 钢丝绳结构： | 6×19+NF | 6×19+NF/6×37+NF/18×7等
3. 公称抗拉强度（MPa）： | 1570 | 1570/1670/1770/1960 MPa
4. 最大工作拉力F（kN）： | 28 | 钢丝绳实际承受的最大拉力
5. 安全系数要求n： | 5 | 起重机起升≥5、抓斗≥6、小车≥4
6. 工作级别： | A5 | 影响安全系数标准值
7. 使用类型： | 起升 | 起升/抓斗/小车/变幅
✅ 计算结果（自动生成）
单根最小破断拉力F0（kN） |  | F0 = π×(d/2)²×σb
钢丝绳金属截面积S（mm²） |  | S ≈ 0.4×π×r²（填充系数0.4）
实际安全系数n_real |  | n = F0 / Fmax
标准要求安全系数n_req |  | 不同类型要求不同
校核结论 |  | n实际 ≥ n要求 为合格
许用工作拉力（kN） |  | F许用 = F0 / n
安全裕量（%） |  | 超过标准要求的百分比
估算使用寿命（月） |  | 安全系数越大寿命越长
日检重点 |  | 安全系数低时加严检查

## 钢丝绳型号
常用钢丝绳型号与破断拉力表（6×19+NF）
河南克鲁德重工有限公司 ¦ www.i.qizhongji.com
直径(mm) | 金属截面积(mm²) | 钢丝绳重量(kg/m) | 破断拉力1670(kN) | 破断拉力1770(kN) | 破断拉力1870(kN)
8 | 22.7 | 0.21 | 38 | 40 | 43
10 | 35.4 | 0.33 | 59 | 63 | 66
12 | 51.0 | 0.48 | 85 | 90 | 95
14 | 69.4 | 0.65 | 116 | 123 | 130
16 | 90.7 | 0.85 | 151 | 161 | 170
18 | 114.8 | 1.07 | 192 | 203 | 215
20 | 141.6 | 1.32 | 237 | 251 | 265
22 | 171.3 | 1.60 | 286 | 303 | 320
24 | 203.9 | 1.90 | 341 | 361 | 382
26 | 239.3 | 2.23 | 400 | 424 | 448
28 | 277.5 | 2.59 | 464 | 491 | 519
30 | 318.6 | 2.97 | 532 | 564 | 596
32 | 362.5 | 3.38 | 607 | 643 | 679

## 安全系数标准
钢丝绳最小安全系数标准（GB/T 3811-2008 + GB/T 5972-2016）
河南克鲁德重工有限公司 ¦ www.i.qizhongji.com
使用类型 | 机构工作级别 | 最小安全系数 | 说明 | 对应标准 | 示例
起升机构 | M1~M3 | 4 | 偶尔轻载 | GB/T 3811 | 检修葫芦
起升机构 | M4 | 4.5 | 中等使用 | GB/T 3811 | 仓库电动葫芦
起升机构 | M5 | 5 | 较繁忙 | GB/T 3811 | 机械加工车间
起升机构 | M6 | 6 | 繁忙 | GB/T 3811 | 冶金辅助跨
起升机构 | M7 | 7 | 重度使用 | GB/T 3811 | 冶金主跨
起升机构 | M8 | 9 | 特重使用 | GB/T 3811 | 港口连续作业
抓斗 | — | 6 | 含冲击系数 | GB/T 3811 | 抓斗起重机
吊索具 | — | 6 | 人员下方禁止 | GB/T 5972 | 吊装带/吊链
小车牵引 | — | 4 | 水平运行 | GB/T 3811 | 小车钢丝绳
变幅钢丝绳 | — | 4 | 塔机变幅 | GB/T 3811 | 塔式起重机
缆风绳 | — | 3.5 | 固定用 | GB/T 3811 | 桅杆起重机

## 直径速查表
起重量与钢丝绳直径速查表（起升机构）
河南克鲁德重工有限公司 ¦ www.i.qizhongji.com
起重量(t) | 推荐直径(mm) | 6×19破断(kN) | 6×37破断(kN) | 安全系数
0.5 | 4.8 | 12.5 | 13.2 | ≥5
1 | 7.4 | 26.8 | 28.5 | ≥5
2 | 11 | 52.3 | 55.8 | ≥5
3 | 13 | 71.6 | 76.2 | ≥5
5 | 15 | 105 | 112 | ≥5
10 | 17.5 | 151 | 160 | ≥5
16 | 22 | 237 | 252 | ≥5
20 | 24 | 286 | 304 | ≥5
32 | 28 | 400 | 425 | ≥5

## 报废标准
钢丝绳报废标准完整对照表（GB/T 5972-2016）
河南克鲁德重工有限公司 ¦ www.i.qizhongji.com
报废项目 | 报废条件 | 检测方法 | 允许值 | 超标后果 | 处理措施
断丝数量 | 一捻距内断丝≥总丝数10% | 目视+放大镜 | 单股断丝≤5根 | 突然断裂 | 立即更换
直径减小 | 实测直径减少≥7%（非绳芯突出） | 游标卡尺 | ≤7% | 承载降低 | 立即更换
一处断丝 | 一处断丝≥3根 | 目视 | ≤2根 | 局部强度不足 | 截断重编
腐蚀 | 表面明显锈蚀，麻点深度≥0.5mm | 目视 | 轻微锈 | 抗疲劳下降 | 涂油+勤检
变形 | 波浪形/灯笼形/扭结 | 目视 | 无变形 | 结构破坏 | 立即更换
热损伤 | 钢丝绳变色/灼伤/熔化痕迹 | 目视 | 无 | 性能丧失 | 立即更换
绳芯外露 | 绳芯露出或钢丝突出 | 目视 | 无 | 不平衡 | 立即更换
整股断裂 | 任何一股完全断裂 | 目视 | 无 | 严重危险 | 立即停机
打结 | 钢丝绳出现死结 | 目视 | 无 | >50%降效 | 截断或更换
磨损 | 外部钢丝磨损达原直径40% | 卡尺 | ≤40% | 强度下降 | 立即更换

## 日常检查表
钢丝绳日常检查记录表
河南克鲁德重工有限公司 ¦ www.i.qizhongji.com
日期 | 钢丝绳编号 | 直径(mm) | 断丝数 | 磨损情况 | 检查人 | 结论

## 更换记录
钢丝绳更换记录台账
河南克鲁德重工有限公司 ¦ www.i.qizhongji.com
更换日期 | 设备编号 | 旧绳直径 | 新绳直径 | 更换原因 | 更换单位 | 下次检查日期

## FAQ
钢丝绳选型与安全使用常见问题
河南克鲁德重工有限公司 ¦ www.i.qizhongji.com
Q1：钢丝绳安全系数到底多大才安全？
A：起升机构M5级≥5、M6级≥6、M7级≥7；抓斗≥6；吊索具≥6；人员下方≥10。安全系数越大越安全，但成本越高。
Q2：钢丝绳多久需要更换？
A：不是按时间，是按实际磨损状态。断丝达10%、直径减小7%、出现严重腐蚀或变形时必须更换。正常维护下6~12个月。
Q3：6×19和6×37有什么区别？
A：6×19（6股，每股19丝）耐磨性好，适合单层缠绕；6×37（6股，每股37丝）柔韧性好，适合多层缠绕和过滑轮。
Q4：钢丝绳可以涂什么油？
A：钢丝绳专用脂（石墨钙基脂），严禁使用废机油或普通黄油。每月涂一次，钢丝绳芯部的润滑比表面更重要。
Q5：钢丝绳一端断了几根丝必须全换吗？
A：如果只有端部一小段断丝超标，可截去该段重新编接。但如果是中间段或整绳多处断丝，必须整根更换。
Q6：河南克鲁德重工提供钢丝绳配套吗？
A：河南克鲁德重工有限公司可提供6×19、6×37、18×7等多种结构的钢丝绳配套，可根据起重量和工作级别推荐最佳规格，详情可来电咨询。