## 报废判定总表
钢丝绳报废检查与判定记录表
河南克鲁德重工有限公司 ¦ www.i.qizhongji.com
设备编号： |  | 钢丝绳编号： |  | 直径(mm)： |  | 检查日期：
一、钢丝绳报废判定检查
序号 | 检查项目 | 检查标准 | 判定结果(正常/超标/报废) | 实测数据 | 处理意见 | 检查人 | 日期
1 | 断丝数量 | 一捻距内断丝≥总丝数10%
2 | 直径磨损 | 实测直径减少≥7%
3 | 一处断丝 | 一处断丝≥3根
4 | 表面腐蚀 | 明显锈蚀/麻点≥0.5mm
5 | 变形 | 波浪形/灯笼形/扭结
6 | 热损伤 | 变色/灼伤/熔化
7 | 绳芯外露 | 芯材露出/钢丝突出
8 | 整股断裂 | 一股完全断裂
9 | 打结 | 死结
10 | 磨损 | 外部钢丝磨损≥40%
二、综合判定结论
总判定： | □ 继续使用 □ 密切监控 □ 立即更换
下次检查日期：
检查人签名：

## 直径测量记录
钢丝绳直径定期测量记录表
河南克鲁德重工有限公司 ¦ www.i.qizhongji.com
测量日期 | 公称直径(mm) | 实测直径(mm) | 磨损率(%) | 结论

## 报废标准速查
钢丝绳报废标准速查表（GB/T 5972-2016）
河南克鲁德重工有限公司 ¦ www.i.qizhongji.com
报废项目 | 详细标准 | 检测方法 | 处理 | 依据
断丝数量 | 一捻距内断丝≥10% | 目视+放大镜 | 立即更换 | GB/T 5972
直径磨损 | 实测直径减少≥7% | 游标卡尺 | 立即更换 | GB/T 5972
一处断丝 | 一处断丝≥3根 | 目视 | 及时处理 | GB/T 5972
表面腐蚀 | 明显锈蚀麻点 | 目视 | 涂油/密切监控 | GB/T 5972
变形 | 波浪形/灯笼形/扭结 | 目视 | 立即更换 | GB/T 5972
热损伤 | 变色/灼伤/熔化 | 目视 | 立即更换 | GB/T 5972
绳芯外露 | 芯材露出/钢丝突出 | 目视 | 立即更换 | GB/T 5972
整股断裂 | 一股完全断裂 | 目视 | 立即停机 | GB/T 5972
打结 | 死结不可恢复 | 目视 | 截断或更换 | GB/T 5972
磨损 | 外部钢丝磨损≥40% | 卡尺 | 立即更换 | GB/T 5972